## Лист1
Наименование | Производитель | Вид бумаги | Применение | Вид печати/послепечатной обработки | Краска | Лак | Цифровая печать | Рекомендуемые условия хранения | Другое
EDO | SEF | флокированный материал для офсетной печати | открытки, рекламная продукция | офсет (подходит для большинства печатных машин, таких как Heidelberg, Speedmaster, Komori, Man Rolland, др. Растр 135-150 lpi), трафарет, конгрев, горячее тиснение фольгой, высечка, фальцовка (рекомендуется предварительная биговка), склейка (подходит клей ПВА). | Стандартные краски, рекомендуется увеличить давление резинового полотна. | нет | Не рекомендуется
Dainel SG / Lynel Tann / Lynel Fur | SEF | переплетный флокированный материал в ролях (основа -- силиконизированная бумага) | переплет, упаковка, декорирование | конгрев, высечка, склейка (подходит клей ПВА), шелкография, переплетные работы (покрытие жестких обложек, могут осуществляться либо вручную, либо на полуавтоматах (ламинаторах), либо полностью автоматически (Koelbus)), горячее тиснение фольгой. Не подходит для офсетной печати. | не подходит для офсетной печати | нет | не подходит |  | Имеет неравномерный "мраморный" бархатный эффект, версия thermo под воздействием высокой температуры и давления темнеет в месте воздействия.
Dainel CC | SEF | флокированный картон (основа в цвет флока) | упаковка, открытки, рекламная продукция | конгрев, шелкография, горячее тиснение фольгой, высечка, фальцовка (рекомендуется предварительная биговка), склейка (подходит клей ПВА). Не подходит для офсетной печати. | не подходит для офсетной печати | нет | не подходит |  | Имеет неравномерный "мраморный" бархатный эффект
Conqueror Connoisseur 100% cotton | Arjowiggins | бумага из 100% хлопка | фирменный стиль | офсет (растр 133-200lpi, можно использовать технологию стохастического растрирования), при полноцветной печати темных изображений можно использовать технологию UCR, Гарантировано использование в офисной струйной и лазерной технике (110г/м²) для печати ч/б и цветных изображений; конгрев, трафаретная печать, горячее тиснение фольгой (необходимо убедиться, что фольга подходит для работы с этой бумагой, для чего рекомендуется получить консультацию производителя фольги), фальцовка (рекомендуется предварительная биговка) | рекомендуются фолиевые краски, рекомендуется консультация производителя красок. Зернистость противоотмарывающего порошка зависит от плотности и печатаемого изображения. | Для получения глянцевого эффекта, предварительно рекомендуется нанести слой матового уф лака трафаретом, затем сверху слой глянцевого уф лака для достижения требуемого эффекта. При необходимости, можно нанести еще один слой глянцевого уф лака. Для бумаги низких плотностей нанесение лака не рекомендуется. | Подходит для печати на цифровых машинах с сухим тонером: NexPress, iGen, Canon и проч.
Conqueror Laid | Arjowiggins | бумага и конверты верже | фирменный стиль | офсет (растр 133-200lpi, можно использовать технологию стохастического растрирования), при полноцветной печати темных изображений можно использовать технологию UCR, Гарантировано использование в офисной струйной и лазерной технике (110г/м²) для печати ч/б и цветных изображений. Конгрев, шелкография, горячее тиснение фольгой (необходимо убедиться, что фольга подходит для работы с этой бумагой, для чего необходимо получить консультацию производителя фольги), фальцовка (рекомендуется предвариительная биговка). | офсетные краски, рекомендуется консультация производителя красок. Зернистость противоотмарывающего порошка зависит от плотности и печатаемого изображения | Для получения глянцевого эффекта, предварительно рекомендуется нанести слой матового уф лака трафаретом, затем сверху слой глянцевого уф лака для достижения требуемого эффекта. При необходимости, можно нанести еще один слой глянцевого уф лака. Для бумаги низких плотностей нанесение лака не рекомендуется. | Подходит для печати на цифровых машинах с сухим тонером: NexPress, iGen, Canon и проч. Бумага ряда плотностей может поставляться в формате SRA3. |  | Бумага низких плотностей может быть поставлена с водяным знаком. Водяной знак распложен в центре нижней трети каждого листа А4. Расположение водяного знака необходимо учитывать изготовлении макета.
Curious Clear / Colour | Arjowiggins | цветные и прозрачные кальки | открытки, рекламная продукция, вставки в книги и альбомы | Офсет (рекомендуется избегать обширных сплошных запечаток, рекомендуется применять технологию вычитания из-под черного (UCR), растр 130-150lpi), Резать кальку рекомендуется небольшими стопами (макс. толщина 5 см) под углом 23º. Фальцовка (рекомендуется делать паралелльно машинному направлению, если возможно; не фальцевать в условиях низкой влажности либо сразу после технологического процесса, в ходе которого было значительно снижено содержание влаги в бумаге, для высоких плотностей (200г/м²) рекомендуется предварительная биговка), конгрев, переплет (рекомендуется использовать термоклей, а обработанный материал после этого необходимо завернуть в водонепроницаемую упаковку). | рекомендуются краски для печати на невпитывающих поверхностях. Можно добавлять сиккативы (не более 1%). Увлажняющий раствор pH = 5. Зернистость противоотмарывающего порошка -- 15-20 микрон. Рекомендуется делать минимальное количество прогонов. После печати бумагу складывать небольшими стопами, периодически проветривать и накрывать. |  |  | Хранить только в закрытой пачке, перед открытием необходима акклиматизация в течение минимум 24 часов. Избегать перепадов температуры и влажности. | Необходимо строго соблюдать климатические условия в печатном цехе: влажность 45-55%, температура 17-23º. При печати на кальках с металлизированным покрытием рекомендуется периодически протирать офсетное полотно. Поскольку калька "Звездная пыль" содержит включения, необходимо учитывать, что некоторое их количество может выщипываться при обработке.
Skin | Arjowiggins | бумага с тактильным эффектом | открытки, рекламная продукция, упаковка, визитки, меню, брошюры | офсет (растр 175 lpi), высокая печать, шелкография, горячее тиснение фольгой, конгрев (края штампа должны быть закруглены во избежание повреждения границ изображения), тампопечать, фальцовка/биговка (по возможности, биговка должна быть сделана параллельно машинному направлению листа. применение биговального ножа и шаблона обязательно, направление удара биговального ножа и направление складок кромок должны совпадать), печать на лазерных и струйных принтерах (рекомендуется предварительное тестирование), термография (рекомендуется предварительное тестирование). Для обширных областей с запечаткой темного цвета можно применять технологию вычитания из-под черного (UCR). Склеивание возможно с применением обычного клея, при брошюровке и переплете на спирали необходимо убедиться, что ножи достаточно острые. Предпочтительнее делать круглые отверстия, также бумага можеть быть сшита внакидку. | на бумаге светлых оттенков (белый, слоновая кость и бежевый) можно печатать обычными красками. Для печати на бумаге остальных цветов рекомендуются фолиевые краски. Шелкография уф-красками дает хорошие результаты, равно как и обычная шелкография инфракрасными красками с термозакреплением. Во избежание отмарывания можно наносить заитный лак, однако матовый эффект бумаги может быть несколько изменен в зависимости от выбора состава и нанесенного слоя. Также рекомендуется распылениме порошка толщиной 15 микрон для бумаги плостностью 135г и больше при печати на бумаге 270г и 380г. | предпочтение уф трафаретной лакировке. Бумага хорошо ламинируется, однако при этом пропадают визуальные и тактильные эффекты |  | Перед открытием пачки бумаге необходима акклиматизация. Рекомендуется избегать перепадов влажности в перерывах между различными этапами работы
Pop'Set | Arjowiggins | цветная гладкая бумага без покрытия | рекламная продукция, листовки | офсет (растр 133-150lpi, в некоторых случаях можно увеличить до 200lpi при особом контроле уровня плотности краски; при полноцветной печати темных изображений можно использовать технологии UCR или GCR, что также сократит время сушки; для печати бумаги высоких плотностей рекомендуется снизить скорость печати). трафарет, лазерная, струйная (ограничения лишь по толщине бумаги в зависимости от типа принтера), конгрев, лазерная высечка (возможно незначительное опаливание краев), горячее тиснение фольгой, фальцовка/биговка (фальцовка должна быть паралелльно машинному направлению). | стандартные офсетные краски, с ИК сушкой и без, фолиевые или уф краски, не рекомендуются долгосохнущие краски, удлиненный период сушки, в случае полноцветной печати рекомендуется использование противоотмарывающих порошков. Перед печатью тиража рекомендуется проконсультироваться у производителя краски. После печати бумагу необходимо складывать невысокими стопами. | Для получения глянцевого эффекта, предварительно рекомендуется нанести слой матового уф лака трафаретом, затем сверху слой глянцевого уф лака для достижения требуемого эффекта. При этом изображение, отпечатанное до нанесения лака, должно быть абсолютно сухим. Подходит для ламинирования. | Существует версия бумаги для печати на HP Indigo (неполный ассортимент) |  | Бумагу рекомендуется хранить в закрытом состоянии.
Keaykolour | Arjowiggins | цветная бумага без покрытия (менее гладкая) | открытки, рекламная продукция, фирменный стиль, упаковка | офсет (растр 150lpi, в некоторых случаях можно увеличить до 200lpi при особом контроле уровня плотности краски; при полноцветной печати темных изображений можно использовать технологии UCR и/или технологию стохастического растрирования, конгрев, (как на версии Original, так и на версии из вторичного сырья, на версии reKreate эффект может получиться слабее), высечка, лазерная высечка (возможно незначительное опаливание краев), горячее тиснение фольгой (для reKreate необходимо увеличить давление, рекомендуется предварительное тестирование), биговка/фальцовка (reKreate -- с особой осторожностью), из-за открытой фактуры термография рекомендуется только после предварительного тестирования (в особенности, для тисненых версий), шелкография (в особенности, рекомендуется в случае, когда изображение светлее тона бумаги, если изображение должно быть непрозрачным -- рекомендуются виниловые краски) | стандартные офсетные краски, быстросохнущие краски, с ИК сушкой или без, также можно использовать уф краски, не рекомендуются долгосохнущие краски. После печати рекомендуется бумагу складывать невысокими стопами, особенно при печати бумаги высоких плотностей. Зернистость противоотмарывающего порошка должна быть ок. 35 микрон. | Перед нанесением лака необходимо убедиться, что краска полностью высохла. Для получения глянцевого эффекта предварительно рекомендуется нанести слой матвого уф лака трафаретом, затем сверху слой глянцевого уф лака для достижения требуемого эффекта. Другие способы лакирования не рекомендуются, так как требуемый визуальный эффект может быть не достигнут. В качестве альтернативы можно попробовать тиснение прозрачной фольгой. Ламинировать рекомендуется только гладкие версии, кроме того, из-за шероховатой поверхности возможен эффект посеребрения. Во избежание этого рекомендуется увеличить давление и увеличить количество клея. Увеличение количества клея может удлинить время, необходимое для сцепления бумаги с пленкой. |  |  | Бумагу рекомендуется хранить в закрытом состоянии.
Superwhite / Ultrawhite / Cream Ivory Board | Koehler | белый, супербелый и кремовый картон с различными видами фактуры ("матовая", "атласная", "лен", "молоток" и проч.) | открытки, рекламная продукция, фирменный стиль, упаковка | офсет, шелкография, флексо печать, лазерная и струйная печать (для высоких плотностей необходима консультация производителя оборудования), горячее тиснение фольгой, ламинирование, выборочная лакировка, фальцовка, биговка, высечка, конгрев, перфорация, переплетные работы и т.д. | краски, высыхающие в процессе окисления | подходит для выборочной лакировки и ламинирования |  |  | Устойчива к старению
Marble Cover | Koehler | бумага с разводами "под мрамор" | открытки, рекламная продукция, упаковка, меню, офисная продукция, папки | офсет, шелкография, флексо печать, лазерная и струйная печать (для высоких плотностей необходима консультация производителя оборудования), горячее тиснение фольгой, ламинирование, выборочная лакировка, фальцовка, биговка, высечка, конгрев, перфорация, переплетные работы и т.д. |  | подходит для выборочной лакировки и ламинирования |  |  | "Мраморный" эффект достигается за счет особого покрытия. Бумага устойчива к старению.
Majestic | Favini | метализированная бумага и конверты | открытки, рекламная продукция, упаковка, фирменный стиль | офсет (растр 130-163lpi), трафарет, высокая печать, горячее тиснение фольгой (стандартные рекомендации), конгрев, блинтовое тиснение, высечка, биговка, фальцовка. | рекомендуются краски, закрепляющиеся окислением, или уф-краски, период сушки от 24 до 48 часов, рекомендуется использование противоотмарывающих порошков. | предпочтение уф трафаретной лакировке | Есть опыт печати на Nexpress и Xerox iGen3. Не рекомендуется для HP Indigo (для HP есть версия Маджестика со специальным покрытием), не рекомендуется для офисной техники, тем не менее есть успешный опыт печати на различных видах принтеров | влажность 40-60%, температура 21-23ºС
The Tube | Favini | бумага с тактильным эффектом | открытки, рекламная продукция, упаковка, визитки, меню | офсет, трафарет, горячее тиснение фольгой, высечка и проч. | рекомендуются фолиевые краски, после печати бумагу необходимо складывать в невысокие стопы. Перед печатью необходимо делать пробный оттиск. |  | Есть опыт печати на iGen 3 Xerox, на некоторых моделях лазерных принтеров. Не рекомендуется для струйных принтеров. Не подходит для печати на HP Indigo.
Relex | Lakepaper | бумага с тактильным эффектом | открытки, рекламная продукция, упаковка, визитки, меню | уф офсет, офсет (растр 54-60l/cm, в отдельных случаях можно увеличить до 80 l/cm), высокая печать, конгрев, горячее тиснение фольгой, термография, трафарет, высечка. Сплошные запечатки большой площади снижают тактильный эффект бумаги. | рекомендуются фолиевые краски, после печати бумагу необходимо складывать в невысокие стопы. Перед печатью необходимо делать пробный оттиск. Период сушки минимум 48 часов. Рекомендуется протирать резиновые полотна через каждые 300-500 листов |  | Не подходит для лазерных и струйных принтеров. Не подходит для цифровой печати |  | Не содержит хлора, не содержит кислот, pH нейтральна, обладает высокой устойчивостью к старению. Желательно избегать соприкосновения с острыми предметами во избежание появления царапин на поверхности.
Whisper | Lakepaper | матовая (без покрытия) и металлизированная бумага с двумя видами фактур: "веревка" и "пробка" | открытки, рекламная продукция, упаковка, визитки, меню | офсет (растр 54-60 l/cm), высокая печать, конгрев, горячее тиснение фольгой, термография, гравирование, высечка. Не рекомендуется для шелкографии. Во избежание окисления при горячем тиснении фольгой на металлизированной бумаге, рекомендуется предварительно нанести слой прозрачного лака. При сплошных запечатках бумагу CORD биговать не рекомендуется. | Рекомендуются фолиевые краски, после печати бумагу необходимо складывать в невысокие стопы. Перед печатью необходимо делать пробный оттиск. Период сушки минимум 24 часа. Для проникновения краски вглубь фактуры рекомендуется использовать мягкие резиновые полотна |  |  |  | Не содержит хлора, не содержит кислот, pH нейтральна, обладает высокой устойчивостью к старению.
Extra+ | Lakepaper | бумага и конверты пастельных оттенков, без покрытия, 4 фактуры: "экстрагладкая", "матовая", "сетка" и "лен" | фирменный стиль, упаковка, рекламная продукция | офсет (растр 54-60 l/cm, в отдельных случаях можно увеличить до 80 l/cm), высокая печать, конгрев, горячее тиснение фольгой, гравирование, термография, трафарет, высечка. Бумага плотностью 90, 100 и 115 г/м² подходит для использования в офисной технике при условии соблюдения требований производителей принтеров. | Рекомендуются фолиевые краски, после печати бумагу необходимо складывать в невысокие стопы. Перед печатью необходимо делать пробный оттиск. Период сушки минимум 24 часа. |  | Версия Extra+ Digital подходит для большинства цифровых машин: Xerox, Canon, Oce, Kodak, сертифицирована для HP Indigo (нанесение праймера не требуется) |  | Не содержит хлора, не содержит кислот, pH нейтральна, обладает высокой устойчивостью к старению.
Haute Couture | Xenpax | матовая (без покрытия) и металлизированная бумага, представлена тремя фактурами, напоминающими дорогие ткани: "шотландка", "шевроны" и "широкая полоса" | открытки, рекламная продукция, упаковка, визитки, меню | офсет (растр -- 50-60 l/cm), высокая печать, конгрев, горячее тиснение фольгой, трафарет. | Рекомендуются фолиевые краски, после печати бумагу необходимо складывать в невысокие стопы. Перед печатью необходимо делать пробный оттиск. Период сушки минимум 24 часа. Для проникновения краски вглубь фактуры рекомендуется использовать мягкие резиновые полотна
Color Plus | Clariana | цветная бумага без покрытия (полиграфический и офисные форматы) | рекламная и офисная продукция, листовки | офсет, печать на струйных и лазерных принтерах |  |  | Предназначена для репрографии, сертифицирована Pira (UK) в 1999 году для печати на цифровых машинах |  | Не содержит хлора и кислот
Athenea | Clariana | бумага верже | фирменный стиль | подходит практически для всех видов печати и послепечатной обработки
Artelibris | Cordenons | переплетный материал с тиснением "рогожка" | переплет, пакеты | офсет, трафарет, переплетные работы, горячее тиснение фольгой, фальцовка, склейка, ламинирование | офсетная масляная, трафаретная, краска на основе растворителей |  |  |  | Специально разработан для переплетных работ и производства пакетов, Произведен из целлюлозы, отбеленной методом ECF (без элементарного хлора), соответствует европейским стандартам безопасности, применяемым к детским игрушкам, и др. Подлежит вторичной переработке, биологически разлагаемый материал.
GardaPat 13 Kiara / Klassica | Cartiere del Garda | мелованная бумага натуральных оттенков с пухлостью 1.3 | книги, альбомы, календари, рекламная продукция | офсет (растр 110 l/cm), при переплетных работах рекомендуется переплетать параллельно машинному направлению. | рекомендуются краски, закрепляющиеся окислением (необходима консультация производителя красок), период сушки должен быть увеличен по сравнению с обычными видами мелованной бумаги. При обширных сплошных запечатках рекомендуется использование противоотмарывающего порошка. Подходит для различных видов ламинирования |  | Бумага сертифицирована HP Indigo, есть также опыт печати на машинах Xerox. |  | экологически чистая бумага, она производится без применения оптических отбеливателей, хлора и кислот. Сертифицирована FSC и др.
Murillo | Fabriano | цветная бумага с тиснением фетровой тканью | открытки, рекламная продукция, упаковка, фирменный стиль | Рекомендуется для офсета, подходит для шелкографии и литографии, рекомендуется для переплетных работ |  |  |  |  | Не содержит хлора и кислот, устойчива к старению
Palatina | Fabriano | бумага без покрытия цвета слоновой кости | рекламная и офисная продукция, листовки, книги | Рекомендуется для офсетной печати |  |  | Есть опыт печати на Xerox700PRO Digital Color Press |  | Не содержит хлора и кислот, устойчива к старению. Высокий показатель непрозрачности.
Glama Basic | Schoellershammer | прозрачные кальки | открытки, рекламная продукция, вставки в книги и альбомы | Офсет, шелкография, высокая печать, печать на лазерных и струйных принтерах, лакировка, лазерная высечка, конгрев, фальцовка, биговка, горячее тиснение фольгой. В любом случае, перед печатью тиража рекомендуется делать пробный оттиск. Всю послепечатную обработку отпечатанных листов рекомендуется делать паралелльно машинному направлению. Резать бумагу рекомендуется под углом 23º. | Только фолиевые или УФ-отверждаемые краски. Увлажняющий раствор = pH >5.5. Материал характеризуется удлиненным периодом сушки. Сушка горячим воздухом и ИК сушка запрещена, так как бумага может деформироваться. После печати бумагу надо выкладывать невысокими стопами. Использование противоотмарывающего порошка должно быть минимальным. Дальнейшая обработка возможна только после полного высыхания краски. | Подходит для различных видов ламинирования и лакировки |  | Необходимо соблюдать требования по акклиматизации: не менее 24 часов в условиях печатного цеха в закрытой пачке. Идеально: 18-23ºС при влажности 45-55%. Перед печатью пачку необходимо распушить и столкнуть. При хранении бумаги, как до печати, так и после, нужно предохранять ее от воздействия влаги. | чистоцеллюлозные кальки, отбелены без добавления хлора, не содержат кислот и обладают высокой устойчивостью к старению
Schoellershammer RC | Schoellershammer | дизайнерский крафт (двусторонний) | меню, обложки, пакеты, рекламная продукция | специально разработана для офсетной печати (растр 150 lpi). Также подходит для высокой печати, шелкографии, перфорирования, фальцевания, бигования и проч. | Подача увлажняющего раствора должна быть минимальной (pH 5.2), рекомендуются фолиевые и быстросохнущие краски (напр, RESISTA N 9000 или Label N 5080 Huber Group), так материал характеризуется удлиненным периодом сушки. Обладает разными впитывающими свойствами на лицевой и оборотной сторонах. ИК сушка не рекомендуется. При печати сложных многоцветных работ сумма красок не более 260% при линиатуре 150 lpi. Зернистость противоотмарывающего порошка 20-30 мкм. При печати целесообразно использовать сиккативы (напр, Grafo Drier extra 10 T 5001 Huber Group). Дальнейшая обработка возможна только после полного высыхания краски. При печати по белилам, печать фолиевыми красками по сухой поверхности. | При печати в линию на офсетных машинах, оборудованных встроенной лакировальной секцией, можно получить более яркое изображение за 2 прогона, если предварительно применить непрозрачный белый флексо лак на водной основе, что является хорошей альтернативой печати белилами. | Есть опыт печати на различных видах цифрового оборудования, в том числе: HP Indigo, Xerox. | Необходимо соблюдать требования по акклиматизации: не менее 24 часов в условиях печатного цеха в закрытой пачке. Идеально: 18-23ºС при влажности 45-55%. Перед печатью пачку необходимо распушить и столкнуть. | на 100% состоит из переработанного сырья. Сертифицирована FSC.
Stoff | Lakepaper | бархатный картон (не флок, цельная структура) | открытки, рекламная продукция, упаковка, обложки | разработан для офсетной печати (растр 54-60 l/cm, в отдельных случаях до 80 l/cm). Также подходит для высокой печати, конгрева, горячего тиснения фольгой, шелкографии и высечки. | Рекомендуются фолиевые краски, период сушки удлиненный -- 48-72 часа. Дальшейная обработка возможна только через 72 часа. После печати бумагу выкладывать невысокими стопами. Зернистость противоотмарывающего порошка должна быть не меньше 30мкм. Для лучшего проникновения краски вглубь фактуры необходимо увеличить давление и использовать мягкие резиновые полотна, но не больше 250-350µ. Полотна рекомендуется периодически протирать во избежание скапливания пыли от волокон. При двусторонней печати сначала печатать на обороте, потом на лицевой стороне. |  |  |  | Бумага не содержит хлора и кислот, pH-нейтральна и устойчива к воздействию света, сертифицирована FSC.

## Лист2
Наименование | Производитель | Вид бумаги | Применение | Вид печати/послепечатной обработки | Краска | Лак | Цифровая печать | Рекомендуемые условия хранения | Другое | Аналоги у конкурентов
Conqueror CX22 | Arjowiggins | суперкаландрированная бумага и конверты | фирменный стиль | офсет, трафарет, лазерная, струйная | офсетная масляная, трафаретная -- краска на основе растрврителеей
Conqueror Concept | Arjowiggins | метализированная бумага | открытки, рекламная продукция, фирменный стиль | офсет, высокая печать, шелкография, сухой офсет | краски для невпитывающих материалов (фолиевые) или уф-отверждаемые краски. Можно применять инфракрасную сушку | не рекомендуется
Curious Metallics/Iridescent | Arjowiggins | метализированная бумага и конверты | открытки, рекламная продукция, упаковка | офсет, трафарет | рекомендуются краски, закрепляющиеся окислением, или уф-краски | предпочтение уф трафаретной лакировке